## GENERAL
Test | Éprouvette | Distance supports | Déplacement imposé | fréquence | Sampling rate | vitesse de déplacement | Force résultante Expérimentale | Force résultante Simulée | Diamètre supports | Éprouvette | masse | Diametre mesuré |  |  | Longueur mesurée
| # | mm | mm | hz | hz | mm/s | N | N | 4,3mm | # | g | mm | mm | mm | mm
| incertitude | 0.01 | [7 empty] | incertitude | 0.01 | 0.01 | 0.01 | 0.01 | 0.01
Force résultante sur une éprouvette de TPU avec une distance de 60mm entre les supports et un déplacement de 5mm imposé au centre du beam | 1 | 59.3 | 5 | 1 | 100 | 10 | 0.4834732 | 0.18744 |  | 1 | 1.18 | 5.02 | 4.98 | 5 | 75.01
| 2 | [8 empty] | 2 | 1.10 | 5.01 | 4.99 | 5.03 | 75.46
| 3 | [8 empty] | 3 | 1.10 | 4.95 | 5.01 | 4.96 | 75.52
| 4 | [8 empty] | 4 | 1.13 | 4.99 | 4.97 | 4.97 | 75.7
| 5 | [8 empty] | 5 | 1.12 | 4.94 | 4.83 | 4.95 | 75.68
| 6 | [8 empty] | 6 | 1.15 | 4.97 | 4.93 | 4.99 | 75.9
Force résultante sur une éprouvette de TPU avec une distance de 60mm entre les supports et un déplacement de 4mm imposé au centre du beam | 1 | 59.3 | 4 | 1.25 | 100 | 10 | 0.3917715 | 0.14939
2
3
4
5
6
Force résultante sur une éprouvette de TPU avec une distance de 60mm entre les supports et un déplacement de 3mm imposé au centre du beam | 1 | 59.3 | 3 | 1.666667 | 100 | 10 | 0.3110256 | 0.11186
2
3
4
5
6
Force résultante sur une éprouvette de TPU avec une distance de 40mm entre les supports et un déplacement de 5mm imposé au centre du beam | 1 | 40.02 | 5 | 1 | 100 | 10 | 1.378706 | 0.95009
2
3
4
5
6
Force résultante sur une éprouvette de TPU avec une distance de 40mm entre les supports et un déplacement de 4mm imposé au centre du beam | 1 | 40.02 | 4 | 1.25 | 100 | 10 | 1.182533 | 0.76327
2
3
4
5
6
Force résultante sur une éprouvette de TPU avec une distance de 40mm entre les supports et un déplacement de 3mm imposé au centre du beam | 1 | 40.02 | 3 | 1.666667 | 100 | 10 | 0.9202525 | 0.57697
2
3
4
5
6

## EXPERIMENTAL
Distance entre supports | Déplacement imposé au centre | Numéro de spécimen | Force résultante | Moyenne | Distance entre supports | Déplacement imposé au centre | Numéro de spécimen | Force résultante | Moyenne
mm | mm |  | N | N | mm | mm |  | N | N
60 | 5 | 1 | 0.5895303 | 0.4834732 | 40 | 5 | 1 | 1.659216 | 1.378706
|  | 2 | 0.4664837 |  |  |  | 2 | 1.247693
|  | 3 | 0.4489837 |  |  |  | 3 | 1.302326
|  | 4 | 0.4610149 |  |  |  | 4 | 1.344162
|  | 5 | 0.4741399 |  |  |  | 5 | 1.353514
|  | 6 | 0.4606868 |  |  |  | 6 | 1.365326
| 4 | 1 | 0.4522649 | 0.3917715 |  | 4 | 1 | 1.39617 | 1.182533
|  | 2 | 0.3571088 |  |  |  | 2 | 1.10053
|  | 3 | 0.3762494 |  |  |  | 3 | 1.117264
|  | 4 | 0.3839057 |  |  |  | 4 | 1.172881
|  | 5 | 0.3814447 |  |  |  | 5 | 1.145319
|  | 6 | 0.3996556 |  |  |  | 6 | 1.163037
| 3 | 1 | 0.3735697 | 0.3110256 |  | 3 | 1 | 1.118905 | 0.9202525
|  | 2 | 0.2931245 |  |  |  | 2 | 0.8525768
|  | 3 | 0.3002339 |  |  |  | 3 | 0.8559127
|  | 4 | 0.3007261 |  |  |  | 4 | 0.8946861
|  | 5 | 0.2923589 |  |  |  | 5 | 0.8854439
|  | 6 | 0.3061402 |  |  |  | 6 | 0.9139908

## INCERTITUDES
SRQ, exp | SRQ, model | u_num | u_input | u_exp_sr | u_exp_br | u_exp | E | del_model | u_val | k u_val | x | E-k u_val | E+k u_val |  | 60 mm |  |  | 40 mm
0.4834732 | 0.18744 | 0.001 |  | 0.04802255 | 0.001837198 | 0.04805768 | -0.2960332 | -0.2489755 | 0.04806809 | 0.09613617 | 5 | -0.3921694 | -0.199897 |  | E | k - u | k + u | E | k - u | k + u
3.5 mm
1 mm
0.3917715 | 0.14939 | 0.001 |  | 0.02981209 | 0.001488732 | 0.02984924 | -0.2423815 | -0.2135323 | 0.02986598 | 0.05973197 | 4 | -0.3021135 | -0.1826496
0.3110256 | 0.11186 | 0.001 |  | 0.02836391 | 0.001181897 | 0.02838853 | -0.1991656 | -0.171777 | 0.02840613 | 0.05681227 | 3 | -0.2559778 | -0.1423533
1.378706 | 0.95009 | 0.001 |  | 0.1314605 | 0.005239084 | 0.1315648 | -0.4286162 | -0.2980514 | 0.1315686 | 0.2631373 | 5 | -0.6917535 | -0.165479
1.182533 | 0.76327 | 0.001 |  | 0.0987281 | 0.004493627 | 0.09883031 | -0.4192633 | -0.321433 | 0.09883537 | 0.1976707 | 4 | -0.6169341 | -0.2215926
0.9202525 | 0.57697 | 0.001 |  | 0.09136622 | 0.003496959 | 0.09143312 | -0.3432825 | -0.2528494 | 0.09143858 | 0.1828772 | 3 | -0.5261597 | -0.1604053

## SIMULATION
Distance entre supports | Déplacement imposé au centre | Force résultante | Distance entre supports | Déplacement imposé au centre | Taille des éléments | Force résultante | Force avec élément quadratique | Erreur relative | Distance entre supports | Déplacement imposé au centre | Force résultante
mm | mm | N | mm | mm | mm | N | N | % | mm | mm | N
60 | 5 | 0.18744 | 60 | 2 | 3 | 0.12178 |  |  | 60 | 5 | 0.18503
| 4 | 0.14939 |  |  | 2 | 0.11736 |  |  |  | 4.5 | 0.16613
| 3 | 0.11186 |  |  | 1.75 | 0.096397 |  |  |  | 4 | 0.1474
| 2 | 0.074614 |  |  | 1.5 | 0.095903 |  |  |  | 3.5 | 0.12881
40 | 5 | 0.95009 |  |  | 1.25 | 0.087951 |  |  |  | 3 | 0.11033
| 4 | 0.76327 |  |  | 1 | 0.08245 |  |  |  | 2.5 | 0.091929
| 3 | 0.57697 |  |  | 0.75 | 0.079757 |  |  |  | 2 | 0.073574
| 2 | 0.38911 |  |  | 0.5 | 0.077261 |  |  |  | 1.5 | 0.055235
Mesh de 0,25 mm utilisé triangulaire et linéaire |  |  |  |  | 0.35 | 0.075513 |  |  |  | 1 | 0.036882
[5 empty] | 0.25 | 0.074614 | 0.073062 | 2.08% |  | 0.5 | 0.018481
[5 empty] | 0.15 | 0.073735 |  |  |  | 0.1 | 0.0037041
[5 empty] | 0.1 | 0.073346 |  |  |  | 0.05 | 0.0018526
|  |  | 40 | 2 | 4 | 0.81888 | 0.40246 | 50.85% | 40 | 5 | 0.94507
[5 empty] | 2 | 0.57563 | 0.39208 | 31.89% |  | 4.5 | 0.85201
[5 empty] | 1 | 0.41983 | 0.38838 | 7.491% |  | 4 | 0.75932
[5 empty] | 0.5 | 0.39675 | 0.38689 | 2.485% |  | 3.5 | 0.66674
[5 empty] | 0.25 | 0.38911 | 0.38621 | 0.7453% |  | 3 | 0.57403
[5 empty] | 0.125 | 0.38715 | 0.38595 | 0.31% |  | 2.5 | 0.48092
[5 empty] | 0.0625 | 0.38654 | 0.38586 | 0.1759% |  | 2 | 0.38715
[5 empty] | 0.03125 | 0.38598 | 0.38572 | 0.06736% |  | 1.5 | 0.29246
|  |  | Les éléments sont linéaire triangulaire sur un modèle 2D. Le matériau est le TPU-60A modélisé par un matériau hyper-élastique. Il est paramétré dans ansys par un polynome de degré 2 avec les coefficients mentionnés dans l'article sur le TPU-60A. Les grands déplacement ont été activés pour tenir compte de l'hyper-élasticité du matériel. | [6 empty] | 1 | 0.19657
[10 empty] | 0.5 | 0.099181
[10 empty] | 0.1 | 0.019995
[10 empty] | 0.05 | 0.010008
Mesh de 0,125 mm utilisé triangulaire et linéaire